## 餐具洗涤剂
附件1
餐具洗涤剂监督抽检不合格产品信息
序号 | 标称生产企业名称 | 标称生产企业地址 | 被抽样单位名称 | 被抽样单位地址 | 产品名称 | 规格型号 | 商标 | 生产日期/批号 | 不合格项目║检验结果║标准值 | 分类 | 任务来源/项目名称 | 检验机构 | 备注
1 | 广州市明亮化工有限公司 | 广州市番禺区南村镇坑头村东线路2号101、201 | 广州市明亮化工有限公司 | 广州市番禺区南村镇坑头村东线路2号101、201 | 洗碗机专用碱液 | 规格：19升/桶 型号：-- | -- | 2019-06-25 | pH值║3.4║6.5～13.0 | 餐具洗涤剂 | 广东省省级监督抽检 | 广东省中山市质量计量监督检测所
碱含量（以NaOH计）║0g/100mL║≥3g/100mL
2 | 台山市东桥洗涤用品有限公司 | 台山市台城北郊路91号2-5卡 | 台山市东桥洗涤用品有限公司 | 台山市台城北郊路91号2-5卡 | 清洁剂 | 规格：20kg/桶 型号：-- | -- | 2019-06-19 | 总活性物含量║8%║≥15% | 餐具洗涤剂 | 广东省省级监督抽检 | 广东省中山市质量计量监督检测所
3 | 江门市新会区会城珠江洗洁精厂 | 江门市新会区会城三和大道北128号1座铺位 | 江门市新会区会城珠江洗洁精厂 | 江门市新会区会城三和大道北128号1座铺位 | 潭江洗洁精 | 规格：20kg 型号：-- | 图形商标 | 2019-06-18 | 总活性物含量║12%║≥15% | 餐具洗涤剂 | 广东省省级监督抽检 | 广东省中山市质量计量监督检测所

## 食品用纸包装容器等制品
附件2
食品用纸包装容器等制品监督抽检不合格产品信息
序号 | 标称生产企业名称 | 标称生产企业地址 | 被抽样单位名称 | 被抽样单位地址 | 产品名称 | 规格型号 | 商标 | 生产日期/批号 | 不合格项目║检验结果║标准值 | 分类 | 任务来源/项目名称 | 检验机构 | 备注
1 | 潮州市潮安区金石镇益康纸塑工艺厂 | 广东省潮州市潮安区金石镇龙下村村址路8号 | 潮州市潮安区金石镇益康纸塑工艺厂 | 广东省潮州市潮安区金石镇龙下村村址路8号 | 雪糕杯 | 98ml | -- | 2019-07-09 | 1、渗漏性能║不符合要求║底部和侧面均不应漏水、渗水 | 特定纸容器 | 广东省省级监督抽检 | 广东省东莞市质量监督检测中心
2、容量及容量偏差║+9.3%║±5.0%
2 | 东莞市长俊纸塑制品有限公司 | 东莞市虎门镇怀德大埔工业区一区52号 | 东莞市长俊纸塑制品有限公司 | 东莞市虎门镇怀德大埔工业区一区52号 | 16白碗 | 460ml | -- | 2019-05-11 | 容量偏差║5.6%║±4.0% | 纸碗 | 广东省省级监督抽检 | 广东省东莞市质量监督检测中心
3 | 东莞市辰卓纸品有限公司 | 东莞市万江街道上甲社区汾溪路291号A栋2楼 | 东莞市辰卓纸品有限公司 | 东莞市万江街道上甲社区汾溪路291号A栋2楼 | 纸杯 | 16安士（600ml） | -- | 2019-05-27 | 容量及容量偏差║-18.2%║±4.0% | 纸杯 | 广东省省级监督抽检 | 广东省东莞市质量监督检测中心
4 | 东莞市绿恒纸制品有限公司 | 广东省东莞市茶山镇茶石路148号 | 东莞市绿恒纸制品有限公司 | 广东省东莞市茶山镇茶石路148号 | 餐盒 | 600ml Y004 | -- | 2019-07-01 | 耐温性能║不符合要求║无阴渗、无渗漏、无变形 | 纸盒 | 广东省省级监督抽检 | 广东省东莞市质量监督检测中心
5 | 广州市宝锐餐具制造有限公司 | 广州市白云区石井街滘心高埔工业区A1栋3楼 | 广州市宝锐餐具制造有限公司 | 广州市白云区石井街滘心高埔工业区A1栋3楼 | 8安高级环保纸杯 | 240ml | -- | 2019-06-15 | 容量及容量偏差║18.8%║±5.0% | 纸杯 | 广东省省级监督抽检 | 广东省东莞市质量监督检测中心
6 | 广州红方印实业发展有限公司 | 广州市花都区花山镇106国道东面小布段自编18号之九 | 广州红方印实业发展有限公司 | 广州市花都区花山镇106国道东面小布段自编18号之九 | 8A Casa.Spa杯 | 260ml | -- | 2019-06-17 | 容量及容量偏差║9.4%║±5.0% | 纸杯 | 广东省省级监督抽检 | 广东省东莞市质量监督检测中心
7 | 广州丽诺家居用品有限公司 | 广州市花都区新华街商业大道29号 | 广州丽诺家居用品有限公司 | 广州市花都区新华街商业大道29号 | 特厚纸杯 | 235毫升（40只） JD-23 | -- | 2019-05-31 | 容量及容量偏差║9%║±5.0% | 纸杯 | 广东省省级监督抽检 | 广东省东莞市质量监督检测中心
8 | 广州市海巨纸制品有限公司 | 广州市黄埔区沧联十二社榕迳路沙梨园工业区A栋二楼厂房（可作厂房使用） | 广州市海巨纸制品有限公司 | 广州市黄埔区沧联十二社榕迳路沙梨园工业区A栋二楼厂房（可作厂房使用） | 7盎司纸杯 | 200ml | -- | 2019-02-28 | 容量及容量偏差║-5.7%║±5.0% | 纸杯 | 广东省省级监督抽检 | 广东省东莞市质量监督检测中心
9 | 惠州市燊睿兴环保餐具有限公司 | 广东省惠州市惠阳区新圩镇小碧段大湖楼 | 惠州市燊睿兴环保餐具有限公司 | 广东省惠州市惠阳区新圩镇小碧段大湖楼 | 10安士环保纸杯 | 250ml | -- | 2019-01-16 | 杯身挺度║1.97N║≥2.10N | 纸杯 | 广东省省级监督抽检 | 广东省东莞市质量监督检测中心
10 | 惠州市惠阳区镇隆圣颐达纸品厂 | 广东省惠州市惠阳区镇隆楼寨村 | 惠州市惠阳区镇隆圣颐达纸品厂 | 广东省惠州市惠阳区镇隆楼寨村 | 冷/热纸杯 | 250ml | 图形商标 | 2019-05-09 | 容量及容量偏差║6.6%║±5.0% | 纸杯 | 广东省省级监督抽检 | 广东省东莞市质量监督检测中心
11 | 深圳市龙岗区信佳旺纸品包装加工厂 | 广东省深圳市龙岗区龙城街道五联社区朱古石路42-2号B栋三楼 | 深圳市龙岗区信佳旺纸品包装加工厂 | 广东省深圳市龙岗区龙城街道五联社区朱古石路42-2号B栋三楼 | 淋膜纸碗 | 275ml | -- | 2019-07-03 | 抗压强度║269N║≥300N | 纸碗 | 广东省省级监督抽检 | 广东省东莞市质量监督检测中心
12 | 深圳市共翔纸塑包装有限公司 | 深圳市光明新区马田街道马山头第五工业区101栋三楼 | 深圳市共翔纸塑包装有限公司 | 深圳市光明新区马田街道马山头第五工业区101栋三楼 | 12安中空白杯 | 12安士（360ml） | -- | 2019-06-29 | 容量及容量偏差║16.6%║±4.5% | 纸杯 | 广东省省级监督抽检 | 广东省东莞市质量监督检测中心
13 | 深圳市牛氏春林包装制品有限公司 | 深圳市光明新区玉塘街道田寮社区第四工业区28栋 | 深圳市牛氏春林包装制品有限公司 | 深圳市光明新区玉塘街道田寮社区第四工业区28栋 | 金春林健康纸碗 | 24安士（500ml） | -- | 2019-06-27 | 容量偏差║26.4%║±4.0% | 纸碗 | 广东省省级监督抽检 | 广东省东莞市质量监督检测中心
14 | 东莞市彬雅纸制品有限公司 | 广东省东莞市常平镇土塘村塘霞路二街8号 | 东莞市彬雅纸制品有限公司 | 广东省东莞市常平镇土塘村塘霞路二街8号 | 蛋糕盒底托 | 8寸 | -- | 2019-06-21 | 铅（Pb）║3.7mg/kg║≤3.0mg/kg | 纸托 | 广东省省级监督抽检 | 广东省东莞市质量监督检测中心
15 | 佛山市南海金帆船纸塑食品包装厂 | 广东省佛山市南海区里水镇北沙村委会伴岗村民小组“石龙” | 佛山市南海金帆船纸塑食品包装厂 | 广东省佛山市南海区里水镇北沙村委会伴岗村民小组“石龙” | 花底纸 | 8.5” | 皇牌 | 2019-04 | 1、荧光性物质（波长254nm和365nm）║不符合要求║阴性 | 淋膜纸 | 广东省省级监督抽检 | 广东省东莞市质量监督检测中心
2、高锰酸钾消耗量║148mg/kg║≤40mg/kg
16 | 惠州市联华包装制品有限公司 | 广东省惠州市博罗县园洲镇农场二路83号 | 惠州市联华包装制品有限公司 | 广东省惠州市博罗县园洲镇农场二路83号 | 九亩花田600g吐司袋第三版 | 7492 200×100×280mm | -- | 2019-06-14 | 荧光性物质（波长254nm和365nm）║不符合要求║阴性 | 纸袋 | 广东省省级监督抽检 | 广东省东莞市质量监督检测中心
17 | 中山市灏兴印刷包装有限公司 | 中山市火炬开发区九沙路8号厂房一层西侧、第二层 | 中山市灏兴印刷包装有限公司 | 中山市火炬开发区九沙路8号厂房一层西侧、第二层 | 长方形纸盘 | 115×170mm | -- | 2019-06-25 | 高锰酸钾消耗量║56mg/kg║≤40mg/kg | 纸托 | 广东省省级监督抽检 | 广东省东莞市质量监督检测中心
18 | 深圳市鸿达纸制品有限公司 | 广东省深圳市光明新区公明街道马山头社区第五工业区116栋 | 深圳市鸿达纸制品有限公司 | 广东省深圳市光明新区公明街道马山头社区第五工业区116栋 | 鸿达健康碗 | 450ml 小号 | -- | 2019-06 | 容量偏差║ 12.3%║±4.0% | 纸碗 | 广东省省级监督抽检 | 初检机构：广东省东莞市质量监督检测中心；复检机构：广东产品质量监督检验研究院
19 | 广东广兴万和纸塑有限公司 | 广东清远高新技术产业开发区永平路5号 | 广东广兴万和纸塑有限公司 | 广东清远高新技术产业开发区永平路5号 | 万和250张圆形花底纸5.5″ | 1×250张 | 图形商标 | 2019-06-17 | 高锰酸钾消耗量║51mg/kg║≤40mg/kg | 淋膜纸 | 广东省省级监督抽检 | 初检机构：广东省东莞市质量监督检测中心；复检机构：广东产品质量监督检验研究院

## 压力锅
附件3
压力锅监督抽检不合格产品信息
序号 | 标称生产企业名称 | 标称生产企业地址 | 被抽样单位名称 | 被抽样单位地址 | 产品名称 | 规格型号 | 商标 | 生产日期/批号 | 不合格项目║检验结果║标准值 | 分类 | 任务来源/项目名称 | 检验机构 | 备注
1 | 广东万嘉福电器有限公司 | 廉江市十里经济长廊 | 广东万嘉福电器有限公司 | 廉江市十里经济长廊 | 铝压力锅/铝合金压力锅 | A28-11.0-80 | 万嘉福 | 2019-06 | 破坏压力║350kPa 450kPa 480kPa║压力锅破坏压力不应低于最大公称工作压力的6倍；当6倍计算值低于500 kPa时，应达到500 kPa | 压力锅 | 广东省省级监督抽检 | 佛山市质量计量监督检测中心
2 | 信宜市亿家缘厨具制造有限公司 | 茂名市信宜市金垌镇幸福村唐洪屋首层 | 信宜市亿家缘厨具制造有限公司 | 茂名市信宜市金垌镇幸福村唐洪屋首层 | 铝压力锅/多保险高压锅 | A32-14.5-70 | 家尔乐 | 2019-06 | 破坏压力║400kPa 405kPa 400kPa║压力锅破坏压力不应低于最大公称工作压力的6倍；当6倍计算值低于500 kPa时，应达到500 kPa | 压力锅 | 广东省省级监督抽检 | 佛山市质量计量监督检测中心
3 | 佛山市品凯金属制品有限公司 | 佛山市南海区狮山镇松岗山南开发区北区二号 | 佛山市品凯金属制品有限公司 | 佛山市南海区狮山镇松岗山南开发区北区二号 | 铝压力锅/多保险压力锅 | A22-5.0-70 A22cm-3型 | 满福双喜 | 2019-03 | 破坏压力║450kPa 450kPa 450kPa║压力锅破坏压力不应低于最大公称工作压力的6倍；当6倍计算值低于500 kPa时，应达到500 kPa | 压力锅 | 广东省省级监督抽检 | 佛山市质量计量监督检测中心
4 | 中山市锐宝不锈钢制品有限公司 | 中山市东凤镇和泰村置业路25号之一 | 中山市锐宝不锈钢制品有限公司 | 中山市东凤镇和泰村置业路25号之一 | 不锈钢压力锅/U型不锈钢压力锅 | AS20-4.0-80 | 见商标注册证书 | 2019-02 | 破坏压力║400kPa 425kPa 475kPa║压力锅破坏压力不应低于500 kPa，按破坏压力试验后锅身和锅盖不允许出现相脱离现象 | 压力锅 | 广东省省级监督抽检 | 佛山市质量计量监督检测中心

## 食品用塑料膜袋
附件4
食品用塑料膜袋监督抽检不合格产品信息
序号 | 标称生产企业名称 | 标称生产企业地址 | 被抽样单位名称 | 被抽样单位地址 | 产品名称 | 规格型号 | 商标 | 生产日期/批号 | 不合格项目║检验结果║标准值 | 分类 | 任务来源/项目名称 | 检验机构 | 备注
1 | 广东文华包装有限公司 | 潮州市潮安区庵埠镇县城区安南路（开濠工业区） | 广东文华包装有限公司 | 潮州市潮安区庵埠镇县城区安南路（开濠工业区） | 食品用包装袋（滇王驿140克红米花生） | 250mm×170mm | -- | 2019-06-27 | 溶剂残留量总量║13.41mg/m2║≤5.0mg/m2 | 食品用塑料膜（袋） | 广东省省级监督抽检 | 广东省汕头市质量计量监督检测所
2 | 潮州市潮安区庵埠宝达丽纸塑包装厂 | 潮州市潮安区庵埠镇梅溪石桥头片隆茂路6号 | 潮州市潮安区庵埠宝达丽纸塑包装厂 | 潮州市潮安区庵埠镇梅溪石桥头片隆茂路6号 | 食品包装袋（炒米饼） | 300mm×270mm | -- | 2019-05-01 | 1、溶剂残留量总量║6.44mg/m2║≤5.0mg/m2 | 食品用塑料膜（袋） | 广东省省级监督抽检 | 广东省汕头市质量计量监督检测所
2、苯类溶剂残留量║1.58mg/m2║≤0.5mg/m2
3 | 潮州市潮安区庵埠荣胜包装厂 | 潮州市潮安区庵埠镇梅溪凤过工业区 | 潮州市潮安区庵埠荣胜包装厂 | 潮州市潮安区庵埠镇梅溪凤过工业区 | 食品包装袋（绿爽） | 275mm×95mm | -- | 2019-07-10 | 溶剂残留量总量║7.00mg/m2║≤5.0mg/m2 | 食品用塑料膜（袋） | 广东省省级监督抽检 | 广东省汕头市质量计量监督检测所
4 | 惠州市联兴彩印包装有限公司 | 惠州市博罗县龙溪镇埔上村 | 惠州市联兴彩印包装有限公司 | 惠州市博罗县龙溪镇埔上村 | 食品用塑料包装袋（有机栽培粟） | 140mm×190mm+80mm | -- | 2019-07-08 | 溶剂残留量总量║6.24mg/m2║≤5.0mg/m2 | 食品用塑料膜（袋） | 广东省省级监督抽检 | 广东省汕头市质量计量监督检测所
5 | 惠州市博德力铝塑复合包装有限公司 | 惠州市惠阳区秋长街道办事处维布村牛岭村民小组 | 惠州市博德力铝塑复合包装有限公司 | 惠州市惠阳区秋长街道办事处维布村牛岭村民小组 | 食品用塑料包装膜 | 宽350mm | -- | 2019-07-05 | 溶剂残留量总量║19.39mg/m2║≤5.0mg/m2 | 食品用塑料膜（袋） | 广东省省级监督抽检 | 广东省汕头市质量计量监督检测所
6 | 汕头市惠业食品包装实业有限公司 | 汕头市龙湖区火车货运站北侧旦家园 | 惠州市乐口佳食品有限公司 | 惠州市惠阳区镇隆镇甘陂村旱亚地段 | 食品用塑料包装袋（吸的冰果冻） | 75mm×120mm | 乐口佳 | -- | 溶剂残留量总量║12.55mg/m2║≤5.0mg/m2 | 食品用塑料膜（袋） | 广东省省级监督抽检 | 广东省汕头市质量计量监督检测所
7 | 潮州市潮安区庵埠鸿粤美印厂 | 潮州市潮安区庵埠镇霞露工业区 | 潮州市潮安区群丰食品包装有限公司 | 潮州市潮安区庵埠霞露南干渠工业区 | 食品包装膜（奶嘴糖） | 宽210mm | -- | -- | 溶剂残留量总量║6.67mg/m2║≤5.0mg/m2 | 食品用塑料膜（袋） | 广东省省级监督抽检 | 广东省汕头市质量计量监督检测所
8 | 潮州市潮安区华智印务有限公司 | 潮州市潮安区庵埠镇溜龙村横坽片 | 惠州市麦香佳食品有限公司 | 惠州市火车北路西风云工业区931号 | 食品用复合膜（26g赞叹鸡蛋卷） | 宽度170mm | -- | 2019-06-23 | 溶剂残留量总量║10.23mg/m2║≤5.0mg/m2 | 食品用塑料膜（袋） | 广东省省级监督抽检 | 广东省汕头市质量计量监督检测所
9 | 潮州市潮安区丰辉印务有限公司 | 潮州市潮安区庵埠镇薛一兴业路 | 饶平县杜氏食品有限公司 | 潮州市饶平县高堂镇前寮村汕仔前一层 | 多层复合食品包装袋（肌肉博士） | 18.7cm×13.5cm | -- | -- | 溶剂残留量总量║7.29mg/m2║≤5.0mg/m2 | 食品用塑料膜（袋） | 广东省省级监督抽检 | 广东省汕头市质量计量监督检测所
10 | 佛山市禅城区宝盛源包装印刷厂 | 佛山市禅城区张槎街道莲塘村莲丰工业开发区4号 | 佛山市禅城区宝盛源包装印刷厂 | 佛山市禅城区张槎街道莲塘村莲丰工业开发区4号 | 复合膜 | 450mm 厚度20μm | -- | 2019-07-04 | 溶剂残留量总量║22.6mg/m2║≤5.0mg/m2 | 食品用塑料膜（袋） | 广东省省级监督抽检 | 广东省珠海市质量计量监督检测所
11 | 广州市清颜彩色印刷有限公司 | 广东省广州市白云区太和镇大源村茶山东路11号之三 | 广州市清颜彩色印刷有限公司 | 广东省广州市白云区太和镇大源村茶山东路11号之三 | 胶原蛋白三肽饮包装膜 | 370mm | -- | 2019-07-12 | 溶剂残留量总量║15.6mg/m2║≤5.0mg/m2 | 食品用塑料膜（袋） | 广东省省级监督抽检 | 广东省江门市质量计量监督检测所
12 | 广州市清颜彩色印刷有限公司 | 广东省广州市白云区太和镇大源村茶山东路11号之三 | 广州市清颜彩色印刷有限公司 | 广东省广州市白云区太和镇大源村茶山东路11号之三 | 益生菌酵素饮包装袋 | 30mL | -- | 2019-07-18 | 溶剂残留量总量║13.5mg/m2║≤5.0mg/m2 | 食品用塑料膜（袋） | 广东省省级监督抽检 | 广东省江门市质量计量监督检测所
13 | 汕头市金平区粤盛印务有限公司 | 广东省汕头市月浦街道沟南工业大路中段 | 汕头市金平区粤盛印务有限公司 | 广东省汕头市月浦街道沟南工业大路中段 | 水果罐头食品包装膜 | 265mm | -- | 2019-06-15 | 溶剂残留量总量║13.65mg/m2║≤5.0mg/m2 | 食品用塑料膜（袋） | 广东省省级监督抽检 | 广东省潮州市质量计量监督检测所
14 | 揭西县棉湖新华彩印厂 | 广东省揭阳市揭西县棉湖镇工业一路 | 揭西县棉湖新华彩印厂 | 广东省揭阳市揭西县棉湖镇工业一路 | 沙琪玛食品包装膜 | 宽度：520mm 厚度：40μm | -- | 2019-06-28 | 苯类溶剂残留量║4.51mg/m2║≤0.5mg/m2 | 食品用塑料膜（袋） | 广东省省级监督抽检 | 广东省潮州市质量计量监督检测所
15 | 普宁市宏艺彩印有限公司 | 广东省揭阳市普宁市梅塘镇泗坑白水岩路西侧 | 普宁市宏艺彩印有限公司 | 广东省揭阳市普宁市梅塘镇泗坑白水岩路西侧 | 速冻港式2103蛋挞皮包装袋 | 270mm×215mm | -- | 2019-06-01 | 苯类溶剂残留量║2.04mg/m2║≤0.5mg/m2 | 食品用塑料膜（袋） | 广东省省级监督抽检 | 广东省潮州市质量计量监督检测所
16 | 广东汇华包装有限公司 | 广东省揭阳市揭西县金和镇金鲤开发区 | 广东盈盛食品有限公司 | 揭阳市揭西县河棉公路凤江路段 | 108克九制橄榄包装袋 | 245mm×165mm | -- | 2019-06-10 | 溶剂残留量总量║8.08mg/m2║≤5.0mg/m2 | 食品用塑料膜（袋） | 广东省省级监督抽检 | 广东省潮州市质量计量监督检测所
17 | 广东省福利永兴彩印有限公司 | 广东省揭阳市揭西县棉湖镇厚埔金田工业区 | 揭阳市旺嘉多食品有限公司 | 揭阳市揭东区锡场镇锡西国道路北 | 蛋黄派包装膜 | 宽度：195mm 厚度：45μm | -- | 2019-05-17 | 苯类溶剂残留量║0.88mg/m2║≤0.5mg/m2 | 食品用塑料膜（袋） | 广东省省级监督抽检 | 广东省潮州市质量计量监督检测所
18 | 揭阳市揭东区新亨镇天彩凹印厂 | 广东省揭阳市揭东区新亨镇坪埔村草埔顶 | 揭阳市港龙食品工业有限公司 | 揭阳市揭东区揭丰公路锡场镇址西侧100米 | 好儿郎果冻封口膜 | 宽度：360mm 厚度：100μm | -- | 2019-07-05 | 溶剂残留量总量║17.1mg/m2║≤5.0mg/m2 | 食品用塑料膜（袋） | 广东省省级监督抽检 | 广东省潮州市质量计量监督检测所

## 一次性塑料餐饮具
附件5
一次性塑料餐饮具监督抽检不合格产品信息
序号 | 标称生产企业名称 | 标称生产企业地址 | 被抽样单位名称 | 被抽样单位地址 | 产品名称 | 规格型号 | 商标 | 生产日期/批号 | 不合格项目║检验结果║标准值 | 分类 | 任务来源/项目名称 | 检验机构 | 备注
1 | 深圳市嘉瑞达纸塑制品厂 | 广东省深圳市龙华新区观澜街道君龙社区第一工业园A栋2/F（右侧） | 深圳市嘉瑞达纸塑制品厂 | 深圳市龙华新区观澜街道君龙社区第一工业园A栋2/F（右侧） | 胶叉 | 规格：115mm 型号：-- | -- | 2019-06-18 | 总迁移量（4%乙酸）║18mg/dm2║≤10mg/dm2 | 一次性塑料餐饮具 | 广东省省级监督抽检 | 广东省中山市质量计量监督检测所
2 | 珠海市金贸塑料制品有限公司 | 广东省珠海市南水镇南水工业区南港路南侧 | 珠海市金贸塑料制品有限公司 | 珠海市南水镇南水工业区南港路南侧 | S105 PP平头冰更（勺子） | 规格：183mm 型号：-- | -- | 2019-07-02 | 总迁移量（4%乙酸）║31mg/dm2║≤10mg/dm2 | 一次性塑料餐饮具 | 广东省省级监督抽检 | 广东省中山市质量计量监督检测所
3 | 东莞市顺畅包装制品有限公司 | 广东省东莞市石排镇向西村永贤工业区 | 东莞市顺畅包装制品有限公司 | 东莞市石排镇向西村永贤工业区 | 吸塑盒 | 规格：195×195×70mm 型号：-- | -- | 2019-06-15 | 脱色试验（浸泡液）║50%乙醇浸泡液呈现浅黄色║阴性（浸泡液无颜色） | 一次性塑料餐饮具 | 广东省省级监督抽检 | 广东省中山市质量计量监督检测所

## 密胺餐具
附件6
密胺餐具监督抽检不合格产品信息
序号 | 标称生产企业名称 | 标称生产企业地址 | 被抽样单位名称 | 被抽样单位地址 | 产品名称 | 规格型号 | 商标 | 生产日期/批号 | 不合格项目║检验结果║标准值 | 分类 | 任务来源/项目名称 | 检验机构 | 备注
1 | 惠州市盛广达实业有限公司 | 广东省惠州市惠阳区镇隆镇皇后村石屋 | 惠州市盛广达实业有限公司 | 广东省惠州市惠阳区镇隆镇皇后村石屋 | 深圳筷 | L245mm、M603 | -- | 2018-08-03 | 三聚氰胺单体迁移量（4%乙酸）║4.2mg/kg║≤2.5mg/kg | 密胺餐具 | 广东省省级监督抽检 | 广东省潮州市质量计量监督检测所
2 | 东莞晶冠美耐皿制品有限公司 | 广东省东莞市桥头镇邓屋村 | 东莞晶冠美耐皿制品有限公司 | 广东省东莞市桥头镇邓屋村 | 御箸筷子 | L240mm、818 | 雅の宝 | 2019-06-08 | 三聚氰胺单体迁移量（4%乙酸）║3.5mg/kg║≤2.5mg/kg | 密胺餐具 | 广东省省级监督抽检 | 广东省潮州市质量计量监督检测所
3 | 东莞晶冠美耐皿制品有限公司 | 广东省东莞市桥头镇邓屋村 | 东莞晶冠美耐皿制品有限公司 | 广东省东莞市桥头镇邓屋村 | 御箸筷子 | L270mm、828 | 雅の宝 | 2019-06-08 | 三聚氰胺单体迁移量（4%乙酸）║7.7mg/kg║≤2.5mg/kg | 密胺餐具 | 广东省省级监督抽检 | 广东省潮州市质量计量监督检测所
4 | 潮州铭新餐具有限公司 | 广东省潮州市潮安区凤塘镇南门村工业区气库后 | 潮州铭新餐具有限公司 | 广东省潮州市潮安区凤塘镇南门村工业区气库后 | 皇家瓷（茶杯） | φ68mm、MX-9835 | 铭新 | 2019-05 | 三聚氰胺单体迁移量（4%乙酸）║16.7mg/kg║≤2.5mg/kg | 密胺餐具 | 广东省省级监督抽检 | 广东省潮州市质量计量监督检测所
5 | 潮州铭新餐具有限公司 | 广东省潮州市潮安区凤塘镇南门村工业区气库后 | 潮州铭新餐具有限公司 | 广东省潮州市潮安区凤塘镇南门村工业区气库后 | 浅色盘 | φ185mm、MX-1178 | 铭新 | 2019-05 | 三聚氰胺单体迁移量（4%乙酸）║5.0mg/kg║≤2.5mg/kg | 密胺餐具 | 广东省省级监督抽检 | 广东省潮州市质量计量监督检测所
6 | 东莞市晶湖美耐皿制品有限公司 | 广东省东莞市桥头镇朗厦村龙桥路43号 | 东莞市晶湖美耐皿制品有限公司 | 广东省东莞市桥头镇朗厦村龙桥路43号 | 密胺匙 | L16.5cm | -- | 2019-06-12 | 1.耐污染性║有明显污染║无明显污染 | 密胺餐具 | 广东省省级监督抽检 | 广东省潮州市质量计量监督检测所
2.甲醛单体迁移量（4%乙酸）║21mg/kg║≤15mg/kg
3.三聚氰胺单体迁移量（4%乙酸）║5.0mg/kg║≤2.5mg/kg
7 | 东莞市盛丰裕实业有限公司 | 广东省东莞市桥头镇山和村雅堤南二路2号B栋 | 东莞市盛丰裕实业有限公司 | 广东省东莞市桥头镇山和村雅堤南二路2号B栋 | 密胺杯 | φ6.5cm、5912 | 盛丰裕 | 2019-06-20 | 耐污染性║有明显污染║无明显污染 | 密胺餐具 | 广东省省级监督抽检 | 广东省潮州市质量计量监督检测所
8 | 东莞市智发实业有限公司 | 广东省东莞市桥头镇桥头桥东路南五街38号 | 东莞市智发实业有限公司 | 广东省东莞市桥头镇桥头桥东路南五街38号 | 密胺杯 | φ7cm、428030 | 永昌盛 | 2019-06-24 | 1.耐污染性║有明显污染║无明显污染 | 密胺餐具 | 广东省省级监督抽检 | 广东省潮州市质量计量监督检测所
2.跌落║有破裂║无破裂
9 | 东莞市台德塑料制品有限公司 | 广东省东莞市桥头镇东江村恒福路5号 | 东莞市台德塑料制品有限公司 | 广东省东莞市桥头镇东江村恒福路5号 | 密胺碗 | φ12cm、22139-4.8 | 台德 | 2019-06-10 | 耐污染性║有明显污染║无明显污染 | 密胺餐具 | 广东省省级监督抽检 | 广东省潮州市质量计量监督检测所

## 工业和商用电热食品加工设备
附件7
工业和商用电热食品加工设备产品监督抽检不合格产品信息
序号 | 标称生产企业名称 | 标称生产企业地址 | 被抽样单位名称 | 被抽样单位地址 | 产品名称 | 规格型号 | 商标 | 生产日期/批号 | 不合格项目║检验结果║标准值 | 分类 | 任务来源/项目名称 | 检验机构 | 备注
1 | 广州市铂尔特餐饮设备有限公司 | 广州市白云区钟落潭镇竹料大道丹公庄路自编5号 | 广州市铂尔特餐饮设备有限公司 | 广州市白云区钟落潭镇竹料大道丹公庄路自编5号 | 电煮锅 | OT-4A 220V 50Hz 4kW | -- | 2018-11-11 | 1、电源连接和外部软线║样品为永久连接到固定布线的器具并装有可连接软线的接线端子，说明书无电源软线的详尽资料║器具装有可连接软线的接线端子，应适用于X型连接，并且说明书有电源软线的详尽资料 | 工业和商用电热食品加工设备 | 广东省省级监督抽检 | 广东产品质量监督检验研究院
2、螺钉和连接║发热管外壳可触及，其接地连续性通过易于变形的绝缘材料（密封胶圈）传递接触压力║电气连接和提供接地连续性的连接结构，应使接触压力不通过那些易于收缩或变形的绝缘材料来传递
2 | 江门市经宇五金电器设备有限公司 | 广东省鹤山市共和镇平汉工业区 | 江门市经宇五金电器设备有限公司 | 广东省鹤山市共和镇平汉工业区 | 一开两温台式开水器 | JDK-18J3 220V～ 50Hz 3kW | -- | 2018-08-01 | 1、电源连接和外部软线║样品为永久连接到固定布线的器具并装有可连接软线的接线端子，说明书无电源软线的详尽资料║器具装有可连接软线的接线端子，应适用于X型连接，并且说明书有电源软线的详尽资料 | 工业和商用电热食品加工设备 | 广东省省级监督抽检 | 广东产品质量监督检验研究院
2、接地措施║驻立式器具未装配等电位端子║驻立式器具，应有等电位端子
3 | 广州金东厨具有限公司 | 广州市番禺区石壁街都那村岗边围18号 | 广州金东厨具有限公司 | 广州市番禺区石壁街都那村岗边围18号 | 商用电蒸柜 | JD-PH-8 380V 3～ 9kW | -- | 2019-06-15 | 1、稳定性和机械危险║器具的垂直铰链门，打开90°，在最远端施加一140N向下的作用力，器具倾斜║除了打算固定在地面上使用的器具以外，其它器具在将门打开加载时，应具有足够的稳定性 | 工业和商用电热食品加工设备 | 广东省省级监督抽检 | 广东产品质量监督检验研究院
2、电源连接和外部软线║样品为永久连接到固定布线的器具并装有可连接软线的接线端子，说明书无电源软线的详尽资料║器具装有可连接软线的接线端子，应适用于X型连接，并且说明书有电源软线的详尽资料；
3、螺钉和连接║发热管外壳可触及，其接地连续性通过易于变形的绝缘材料（密封胶圈）传递接触压力║电气连接和提供接地连续性的连接结构，应使接触压力不通过那些易于收缩或变形的绝缘材料来传递
4 | 广州市展宝食品加工机械有限公司 | 广州市番禺区石基镇永善村市莲路77号之二 | 广州市展宝食品加工机械有限公司 | 广州市番禺区石基镇永善村市莲路77号之二 | 商用电煮锅 | 0403 380V 3～ 50Hz 9kW | -- | 2018-12 | 1、非正常工作║将发热盘通断的接触器主触头锁定在“通（ON）”位置，进行非正常试验，发热盘烧穿，出现熔融金属║接触器主触头锁定在“通（ON）”位置，进行非正常试验，不应出现烧穿，不应出现熔融金属； | 工业和商用电热食品加工设备 | 广东省省级监督抽检 | 广东产品质量监督检验研究院
2、螺钉和连接║热盘外壳可触及，其接地连续性通过易于变形的绝缘材料（密封胶圈）传递接触压力║电气连接和提供接地连续性的连接结构，应使接触压力不通过那些易于收缩或变形的绝缘材料来传递
5 | 佛山市友兴厨房设备有限公司 | 佛山市南海区狮山镇松岗松夏工业园桃园东路15号B车间(住所申报) | 佛山市友兴厨房设备有限公司 | 佛山市南海区狮山镇松岗松夏工业园桃园东路15号B车间(住所申报) | 智能型蒸包机 | WSTED4506-YX 220V～ 50Hz 1200W | -- | 2019-05-20 | 1、电源连接和外部软线║电源软线采用RVV线║电源软线应为耐油柔性护套电缆（牌号为57号线）； | 工业和商用电热食品加工设备 | 广东省省级监督抽检 | 广东产品质量监督检验研究院
2、接地措施║接地端子无防松垫圈；器具为驻立式器具，无等电位端子；如果软线从固定装置中滑出，地线比载流线（L、N线）先绷紧║器具的接地端子应有防松装置；驻立式器具，应有等电位端子；电源线从压紧装置中松脱，接地导线比载流导线先绷紧
6 | 江门市新会区日盛丰厨具制造厂 | 江门市新会区会城梅江村（土名壹洛围）工业区13-2号地 | 江门市新会区日盛丰厨具制造厂 | 江门市新会区会城梅江村（土名壹洛围）工业区13-2号地 | 保温电煮锅 | BWTZ-50 220V 50Hz 6kW | -- | 2019-05-01 | 1、对触及带电部件的防护║器具底部无封盖，B型试验探棒可触及带电部件║试验指不应触及带电部件； | 工业和商用电热食品加工设备 | 广东省省级监督抽检 | 广东产品质量监督检验研究院
2、结构║器具排放阀的结构存在被意外打开的危险；║热液体的排放开关和其它排放装置在结构上应使其不能被意外打开；
3、电源连接和外部软线║电源软线采用RVV线║电源软线应为耐油柔性护套电缆（牌号为57号线）；
4、接地措施║接地端子无防松垫圈║器具的接地端子应有防松装置；
5、螺钉和连接║发热管管壁可触及，为其提供接地连续性的固定螺母的接触压力，通过易于收缩或变形的绝缘材料（密封胶圈）来传递║电气连接和提供接地连续性的连接结构，应使接触压力不通过那些易于收缩或变形的绝缘材料来传递
7 | 江门市蓬江区东南不锈钢厨具有限公司 | 广东省江门市杜阮镇双楼村工业区A区5号厂房 | 江门市蓬江区东南不锈钢厨具有限公司 | 广东省江门市杜阮镇双楼村工业区A区5号厂房 | 电煮锅 | JDN-80 380V 3～ 50Hz 8.0kW | -- | 2018-11 | 接地措施║接地端子无防松垫圈║器具的接地端子应有防松装置 | 工业和商用电热食品加工设备 | 广东省省级监督抽检 | 广东产品质量监督检验研究院
8 | 深圳国创名厨商用设备制造有限公司 | 深圳市福田区华富街道新田社区彩田路3030号橄榄鹏苑B座橄榄大厦28层 | 深圳国创名厨商用设备制造有限公司南海分公司 | 佛山市南海区桂城三山E03街区地段夏北厂区第三生产车间之一 | 3.3kW台式平炉 | ZT-C333A 220V～ 50Hz 3.3kW | -- | 2019-06-01 | 电源连接和外部软线║器具采用规格为RVV的电源软线║电源软线应为耐油柔性护套电缆（牌号为57号线） | 工业和商用电热食品加工设备 | 广东省省级监督抽检 | 广东产品质量监督检验研究院
9 | 中山市禾元电器有限公司 | 中山市黄圃镇马安村六横路田丽平厂房二第二层之一 | 中山市禾元电器有限公司 | 中山市黄圃镇马安村六横路田丽平厂房二第二层之一 | 商用米糊豆浆机 | HY100B-01A 220V～ 50Hz 2000W | -- | 2018-11-10 | 1、电源连接和外部软线║器具装有输入插口；器具使用规格为RVV的电源软线║不应装有器具输入插口；电源软线应为耐油柔性护套电缆（牌号为57号线） | 工业和商用电热食品加工设备 | 广东省省级监督抽检 | 广东产品质量监督检验研究院
2、螺钉和连接║发热管外壳可触及，其接地连续性通过易于变形的绝缘材料（塑料外壳）传递接触压力║电气连接和提供接地连续性的连接结构，应使接触压力不通过那些易于收缩或变形的绝缘材料来传递
10 | 佛山市赛米控电子科技有限公司 | 佛山市顺德区伦教永丰工业区南路 | 佛山市赛米控电子科技有限公司 | 佛山市顺德区伦教永丰工业区南路 | 商用电磁炉 | SMK-TSAL01 220V 50Hz 3.5kW | -- | 2019-06-25 | 电源连接和外部软线║器具采用规格为RVV的电源软线║电源软线应为耐油柔性护套电缆（牌号为57号线） | 工业和商用电热食品加工设备 | 广东省省级监督抽检 | 广东产品质量监督检验研究院
11 | 广东圣托智能设备有限公司 | 佛山市顺德区勒流街道办事处冲鹤村委会富安工业区25-2-1号地块之三 | 广东圣托智能设备有限公司 | 佛山市顺德区勒流街道办事处冲鹤村委会富安工业区25-2-1号地块之三 | 智能电烤箱 | KST-24A 380V 3N～ 14.1kW | -- | 2019-06 | 电源连接和外部软线║样品为永久连接到固定布线的器具并装有可连接软线的接线端子，说明书无电源软线的详尽资料；电源软线采用RVV线║器具装有可连接软线的接线端子，应适用于X型连接；电源软线应为耐油柔性护套电缆（牌号为57号线） | 工业和商用电热食品加工设备 | 广东省省级监督抽检 | 广东产品质量监督检验研究院
12 | 佛山市顺德区荣煌五金制品有限公司 | 佛山市顺德区勒流稔海环村西路16号 | 佛山市顺德区荣煌五金制品有限公司 | 佛山市顺德区勒流稔海环村西路16号 | 电热保温汤面桶 | BWT450-U-6kW 220V 50Hz 6kW | -- | 2019-06 | 电源连接和外部软线║样品为永久连接到固定布线的器具并装有可连接软线的接线端子║器具装有可连接软线的接线端子，应适用于X型连接 | 工业和商用电热食品加工设备 | 广东省省级监督抽检 | 广东产品质量监督检验研究院
13 | 中山市多创电器设备有限公司 | 中山市东升镇东成路142号第一卡 | 中山市多创电器设备有限公司 | 中山市东升镇东成路142号第一卡 | 电汽两用节能蒸柜 | PH-10 380V～ 50Hz 12kW | -- | 2019-06-25 | 电源连接和外部软线║样品为永久连接到固定布线的器具并装有可连接软线的接线端子，说明书无电源软线的详尽资料║器具装有可连接软线的接线端子，应适用于X型连接，并且说明书有电源软线的详尽资料 | 工业和商用电热食品加工设备 | 广东省省级监督抽检 | 广东产品质量监督检验研究院
14 | 佛山市顺德区腾燃电器有限公司 | 广东省佛山市顺德区北滘镇三桂工业大道21号 | 佛山市顺德区腾燃电器有限公司 | 广东省佛山市顺德区北滘镇三桂工业大道21号 | 蒸煮炉 | TR-DZG-2 220V～ 50Hz 2.3kW | -- | 2019-01-08 | 1、非正常工作║将第11章限制温度的控制器短路，发热管烧穿，1000V耐压试验出现击穿║将第11章限制温度的控制器短路，发热管不应烧穿，1000V耐压试验不应出现击穿； | 工业和商用电热食品加工设备 | 广东省省级监督抽检 | 广东产品质量监督检验研究院
2、电源连接和外部软线║样品为永久连接到固定布线的器具并装有可连接软线的接线端子，说明书无电源软线的详尽资料║器具装有可连接软线的接线端子，应适用于X型连接，并且说明书有电源软线的详尽资料
15 | 佛山市顺德区杏坛蓝泉厨具五金厂 | 佛山市顺德区杏坛镇龙潭欧村工业区4号之三 | 佛山市顺德区杏坛蓝泉厨具五金厂 | 佛山市顺德区杏坛镇龙潭欧村工业区4号之三 | 商用电煮锅 | LB400 220V～ 50Hz 3000W | -- | 2019-04 | 1、结构║器具需手动加水，容器内无水位标志，注水时无法确认位置║器具需手动加水，容器内应有水位标志； | 工业和商用电热食品加工设备 | 广东省省级监督抽检 | 广东产品质量监督检验研究院
2、接地措施║电源软线从固定装置中松脱，接地导线比载流导线先绷紧║电源线从压紧装置中松脱，接地导线比载流导线先绷紧；
3、螺钉和连接║发热盘外壳可触及，其接地连续性通过易于变形的绝缘材料（密封胶圈）传递接触压力║电气连接和提供接地连续性的连接结构，应使接触压力不通过那些易于收缩或变形的绝缘材料来传递
16 | 佛山市顺德区灶夫人电子有限公司 | 佛山市顺德区杏坛镇昌教工业园七路5号铺之五 | 佛山市顺德区灶夫人电子有限公司 | 佛山市顺德区杏坛镇昌教工业园七路5号铺之五 | 商用电磁炉 | 700大锅灶 380V 3N~ 50Hz 20kW | -- | 2019-05 | 1、内部布线║黄/绿双色线用作载流导线║黄/绿双色线，应只用作接地导线； | 工业和商用电热食品加工设备 | 广东省省级监督抽检 | 广东产品质量监督检验研究院
2、电源连接和外部软线║器具说明书描述连接软线，器具未提供电源软线压紧装置，进行拉扭力试验时，电源软线接线端子处受到拉力和扭矩作用║通过软线连接到固定布线的器具，应提供电源软线压紧装置，扭力试验合格
17 | 东莞市东田厨具设备有限公司 | 东莞市高埗镇中心东路52号 | 东莞市东田厨具设备有限公司 | 东莞市高埗镇中心东路52号 | 12盘电热数码蒸饭柜 | ZFG1-8 380V 3N～ 50Hz 12kW | -- | 2019-05 | 1、对触及带电部件的防护║器具底部无封盖，B型试验探棒可触及带电部件║试验指不应触及带电部件； | 工业和商用电热食品加工设备 | 广东省省级监督抽检 | 广东产品质量监督检验研究院
2、电源连接和外部软线║样品为永久连接到固定布线的器具并装有可连接软线的接线端子，说明书无电源软线的详尽资料；电源软线采用RVV线║器具装有可连接软线的接线端子，应适用于X型连接，并且说明书有电源软线的详尽资料；电源软线应为耐油柔性护套电缆（牌号为57号线）；
3、接地措施║器具无等电位端子，接地端子无防松垫圈║驻立式器具应有等电位端子，器具的接地端子应有防松装置

## 不锈钢餐厨具
附件8
不锈钢餐厨具监督抽检不合格产品信息
序号 | 标称生产企业名称 | 标称生产企业地址 | 被抽样单位名称 | 被抽样单位地址 | 产品名称 | 规格型号 | 商标 | 生产日期/批号 | 不合格项目║检验结果║标准值 | 分类 | 任务来源/项目名称 | 检验机构 | 备注
1 | 揭阳市泰信实业有限公司 | 揭阳市揭东区曲溪揭东区第二中学前 | 揭阳市泰信实业有限公司 | 揭阳市揭东区曲溪揭东区第二中学前 | 餐刀 | 2.3x208 | -- | 2019-04-05 | 1、砷（As）迁移量║0.0623mg/kg║≤0.04mg/kg； | 不锈钢餐厨具 | 广东省省级监督抽检 | 广东产品质量监督检验研究院
2、镍（Ni）迁移量║1.16mg/kg║≤0.5mg/kg
2 | 阳江市阳东区刘大功五金制品有限公司 | 阳江市阳东区北惯镇东莺村民委员会龙头山工业区 | 阳江市阳东区刘大功五金制品有限公司 | 阳江市阳东区北惯镇东莺村民委员会龙头山工业区 | 厨师刀 | G0022 | -- | 2019-06-20 | 镍（Ni）迁移量║0.9mg/kg║≤0.5mg/kg | 不锈钢餐厨具 | 广东省省级监督抽检 | 初检机构：广东产品质量监督检验研究院；复检机构：广东省潮州市质量计量监督检测所