## Sheet1
附件： 省市场监管局2019年食品用纸制品产品质量监督抽查产品及企业名单
序号 | 产品名称 | 被抽查单位名称 | 被抽查单位地址 | 产品规格型号 | 注册商标 | 生产日期 （批号） | 检验项目 | 检验结果 | 不合格项目实测值 | 不合格项目标准值
1 | 纸碗 | 贵州中美龙包装有限公司 | 贵州省安顺市西秀区产业园区两六路中段（汇通管业厂区内） | 700mL | —— | 2018-09-25 | 荧光性物质 （波长254nm和365nm）,总迁移量,高锰酸钾消耗量（水，60℃，2h）,重金属（以Pb计，4％乙酸，60℃，2h）,铅,砷,甲醛,感官要求,渗漏性能,大肠菌群,沙门氏菌,霉菌,抗压强度 | 合格 | —— | ——
2 | 纸杯 | 贵州中美龙包装有限公司 | 贵州省安顺市西秀区产业园区两六路中段（汇通管业厂区内） | 240mL | —— | 2018-09-25 | 铅,砷,荧光性物质（波长254nm和365nm）,甲醛,总迁移量,高锰酸钾消耗量（水，60℃，2h）,重金属（以Pb计，4%乙酸，60℃，2h）,感官要求,容量偏差（%）,渗漏性能,杯身挺度,大肠菌群,沙门氏菌,霉菌 | 合格 | —— | ——
3 | 纸杯 | 贵州富强包装有限公司 | 贵州省安顺市平坝区夏云科技园 | 230mL | —— | 2018-09-28 | 铅,砷,荧光性物质（波长254nm和365nm）,甲醛,总迁移量,高锰酸钾消耗量（水，60℃，2h）,重金属（以Pb计，4%乙酸，60℃，2h）,感官要求,容量偏差（%）,渗漏性能,杯身挺度,大肠菌群,沙门氏菌,霉菌 | 合格 | —— | ——
4 | 纸碗 | 盘州市柏果双桥包装有限公司 | 贵州省六盘水市盘州市柏果镇东升村公路旁 | 700mL | —— | 2018-11-13 | 荧光性物质 （波长254nm和365nm）,总迁移量,高锰酸钾消耗量（水，60℃，2h）,重金属（以Pb计，4％乙酸，60℃，2h）,铅,砷,甲醛,感官要求,渗漏性能,大肠菌群,沙门氏菌,霉菌,抗压强度 | 合格 | —— | ——
5 | 纸杯 | 盘州市柏果双桥包装有限公司 | 贵州省六盘水市盘州市柏果镇东升村公路旁 | 230mL | —— | 2018-11-13 | 铅,砷,荧光性物质（波长254nm和365nm）,甲醛,总迁移量,高锰酸钾消耗量（水，60℃，2h）,重金属（以Pb计，4%乙酸，60℃，2h）,感官要求,容量偏差（%）,渗漏性能,杯身挺度,大肠菌群,沙门氏菌,霉菌 | 合格 | —— | ——
6 | 纸碗 | 都匀市黔龙塑料有限公司 | 贵州省黔南布依族苗族自治州都匀市原112厂区化工库区内 | 750mL | —— | 2018-11-16 | 荧光性物质 （波长254nm和365nm）,总迁移量,高锰酸钾消耗量（水，60℃，2h）,重金属（以Pb计，4％乙酸，60℃，2h）,铅,砷,甲醛,感官要求,渗漏性能,大肠菌群,沙门氏菌,霉菌,抗压强度 | 合格 | —— | ——
7 | 纸碗 | 贵州黔龙宏阳包装有限公司 | 贵州省贵阳市清镇市站街铝精深加工园区 | 660mL | —— | 2018-11-22 | 荧光性物质 （波长254nm和365nm）,总迁移量,高锰酸钾消耗量（水，60℃，2h）,重金属（以Pb计，4％乙酸，60℃，2h）,铅,砷,甲醛,感官要求,渗漏性能,大肠菌群,沙门氏菌,霉菌,抗压强度 | 合格 | —— | ——
8 | 纸杯 | 贵州黔龙宏阳包装有限公司 | 贵州省贵阳市清镇市站街铝精深加工园区 | 310mL | —— | 2018-11-01 | 铅,砷,荧光性物质（波长254nm和365nm）,甲醛,总迁移量,高锰酸钾消耗量（水，60℃，2h）,重金属（以Pb计，4%乙酸，60℃，2h）,感官要求,容量偏差（%）,渗漏性能,杯身挺度,大肠菌群,沙门氏菌,霉菌 | 合格 | —— | ——
9 | 淋膜纸板 | 贵州新宏盛纸业包装有限公司 | 贵州省贵阳市站街镇工业园区7号路 | 230g | —— | 2018-11-27 | 荧光性物质（ 波长254nm和365nm）,感官要求,高锰酸钾消耗量（水，60℃，2h）,重金属（以Pb计）（4%乙酸，60℃，2h）,总迁移量,铅,砷,甲醛,大肠菌群,沙门氏菌,霉菌 | 合格 | —— | ——
10 | 纸碗 | 贵州众力塑业有限公司 | 贵州省黔南布依族苗族自治州长顺县鼠场工业园区 | 940mL | 黔力 | 2018-11-03 | 荧光性物质 （波长254nm和365nm）,总迁移量,高锰酸钾消耗量（水，60℃，2h）,重金属（以Pb计，4％乙酸，60℃，2h）,铅,砷,甲醛,感官要求,渗漏性能,大肠菌群,沙门氏菌,霉菌,抗压强度 | 合格 | —— | ——
11 | 纸杯 | 贵州众力塑业有限公司 | 贵州省黔南布依族苗族自治州长顺县鼠场工业园区 | 230mL | 黔力 | 2018-10-10 | 铅,砷,荧光性物质（波长254nm和365nm）,甲醛,总迁移量,高锰酸钾消耗量（水，60℃，2h）,重金属（以Pb计，4%乙酸，60℃，2h）,感官要求,容量偏差（%）,渗漏性能,杯身挺度,大肠菌群,沙门氏菌,霉菌 | 合格 | —— | ——
12 | 康老板精品纸杯(纸杯) | 贵州省铜仁市聚弘纸塑包装有限公司 | 贵州省铜仁市碧江区开发区智慧产业园1号楼第2层 | 225mL | 康老板 | 2018-11-03 | 铅,砷,荧光性物质（波长254nm和365nm）,甲醛,总迁移量,高锰酸钾消耗量（水，60℃，2h）,重金属（以Pb计，4%乙酸，60℃，2h）,感官要求,容量偏差（%）,渗漏性能,杯身挺度,大肠菌群,沙门氏菌,霉菌 | 合格 | —— | ——
13 | 纸碗 | 南部新区顺帆纸制品用品加工厂 | 贵州省遵义市南部新区深溪镇忠深大道食品产业园区内 | 360mL | —— | 2018-11-16 | 荧光性物质 （波长254nm和365nm）,总迁移量,高锰酸钾消耗量（水，60℃，2h）,重金属（以Pb计，4％乙酸，60℃，2h）,铅,砷,甲醛,感官要求,渗漏性能,抗压强度,大肠菌群,沙门氏菌,霉菌 | 合格 | —— | ——
14 | 纸杯 | 南部新区顺帆纸制品用品加工厂 | 贵州省遵义市南部新区深溪镇忠深大道食品产业园区内 | 230mL | —— | 2018-11-16 | 铅,砷,荧光性物质（波长254nm和365nm）,甲醛,总迁移量,高锰酸钾消耗量（水，60℃，2h）,重金属（以Pb计，4%乙酸，60℃，2h）,感官要求,容量偏差（%）,渗漏性能,杯身挺度,大肠菌群,沙门氏菌,霉菌 | 合格 | —— | ——
15 | 一次性纸碗 | 贵州瑞贝尔纸业有限公司 | 贵州省福泉市开发区马场坪园区A区2号标准化厂房第2层(西面) | 670mL | —— | 2018-11-15 | 荧光性物质 （波长254nm和365nm）,总迁移量,高锰酸钾消耗量（水，60℃，2h）,重金属（以Pb计，4％乙酸，60℃，2h）,铅,砷,甲醛,感官要求,渗漏性能,大肠菌群,沙门氏菌,霉菌,抗压强度 | 不合格 | 渗漏性能（95±5）°C，油：不符合要求 抗压强度：332N | 渗漏性能（95±5）°C，油：不应有渗漏现象。 抗压强度：≥360N
16 | 纸碗 | 威宁县富铭纸碗厂 | 贵州省毕节市威宁彝族回族苗族自治县五里岗街道工业园区 | 730mL | —— | 2018-10-15 | 荧光性物质 （波长254nm和365nm）,总迁移量,高锰酸钾消耗量（水，60℃，2h）,重金属（以Pb计，4％乙酸，60℃，2h）,铅,砷,甲醛,感官要求,渗漏性能,大肠菌群,沙门氏菌,霉菌,抗压强度 | 不合格 | 渗漏性能（95±5）°C，油：不符合要求 抗压强度：332N | 渗漏性能（95±5）°C，油：不应有渗漏现象。 抗压强度：≥360N
17 | 纸碗 | 贵州好利雅科技包装有限公司 | 贵州省六盘水市水城县贵州水城经济开发区东区标准化厂房3号楼 | 730mL | —— | 2018-11-26 | 荧光性物质 （波长254nm和365nm）,总迁移量,高锰酸钾消耗量（水，60℃，2h）,重金属（以Pb计，4％乙酸，60℃，2h）,铅,砷,甲醛,感官要求,渗漏性能,大肠菌群,沙门氏菌,霉菌,抗压强度 | 不合格 | 渗漏性能（95±5）°C，油：不符合要求 抗压强度：354N | 渗漏性能（95±5）°C，油：不应有渗漏现象。 抗压强度：≥360N